## Info
Source :
MELCCFP. (2023). Novoclimat—Exigences techniques—Maison et petit bâtiment multilogement. Ministère de l’Environnement, de la Lutte aux changements climatiques, de la Faune et des Parcs.
https://transitionenergetique.gouv.qc.ca/fileadmin/medias/pdf/novoclimat-maison-PBM/formulaire-exigences-techniques-M-PBM-2023.pdf
Le nom des matériaux est celui utilisé dans le tableau de Novoclimat (Tableau 2, p. 172-176), qui référence lui-même un tableau du code national du bâtiment de 2010
Le document Novoclimat ne donne que la résistance thermique.
La chaleur spécifique et la densité ont été obtenues d'autres sources, le plus souvent le ASHRAE Handbook of Fundamentals, Chap. 18 & 26. La source est mentionnée dans la colonne "Commentaire"
ASHRAE. (2021a). Chap. 18: Nonresidential cooling and heating load calculations. In ASHRAE Handbook of Fundamentals. American Society of Heating, Refrigerating and Air-conditioning Engineers.
ASHRAE. (2021b). Chap. 26: Heat, air, and moisture control in building assemblies—Material properties. In ASHRAE Handbook of Fundamentals. American Society of Heating, Refrigerating and Air-conditioning Engineers.

## Couches
Main source : Novoclimat (2023-12) |  | Conductivity k [W/m K] | Specific Heat cp [J/kg K] | Density rho [kg/m³] | Resistance R [m² K / W] | Commentaires
film extérieur | outdoor surface resistance |  |  |  | 0.03
film intérieur (flux vers le haut) | indoor surface resistance (flow up) |  |  |  | 0.11
film intérieur (flux vers le bas) | indoor surface resistance (flow down) |  |  |  | 0.16
film intérieur (flux horizontal) | indoor surface resistance (horizontal flow) |  |  |  | 0.12
lame d'air <= 30 mm (flux vers le haut) | air space resistance <= 30 mm (flow up) |  |  |  | 0.15 | 13 mm and 20 mm
lame d'air > 30 mm (flux vers le haut) | air space resistance > 30 mm (flow up) |  |  |  | 0.16 | 40 mm and 90 mm
lame d'air <= 30 mm (flux vers le bas) | air space resistance <= 30 mm (flow down) |  |  |  | 0.17 | 13 mm (0.16) and 20 mm (0.18)
lame d'air > 30 mm (flux vers le bas) | air space resistance > 30 mm (flow down) |  |  |  | 0.21 | 40 mm (0.20) and 90 mm (0.22)
lame d'air <= 15 mm (flux horizontal) | air space resistance <= 15 mm (horizontal flow) |  |  |  | 0.16 | 10 mm
lame d'air >= 15 mm(flux horizontal) | air space resistance >= 15 mm (horizontal flow) |  |  |  | 0.18 | 20, 40 and 90 mm
béton de densité normale | standard concrete | 2.5 | 840 | 2400 |  | standard cp
béton de faible densité | lightweight concrete | 0.769 | 840 | 1600 |  | standard cp
blocs de béton | concrete blocks | 1.1 | 920 | 800 |  | cp and density from ASHRAE HOF 2021 Chap 18 M06 (adapted)
blocs de béton (remplis d'isolant) | concrete blocks (filled with insulation) | 0.42 | 920 | 800 |  | vermiculite Novoclimat (pas beaucoup de différences avec autres), 290 mm, cp and density from ASHRAE HOF 2021 Chap 18 M10 (adapted)
blocs de béton légers | lightweight concrete blocks | 0.7 | 880 | 500 |  | cp and density from ASHRAE HOF 2021 Chap 18 M04 (adapted)
blocs de béton légers (remplis de d'isolant) | lightweight concrete blocks (filled with insulation) | 0.27 | 880 | 500 |  | vermiculite Novoclimat (pas beaucoup de différences avec autres), 290 mm, cp and density from ASHRAE HOF 2021 Chap 18 M09 (adapted)
bois d'ossature (spruce-pine-fir) | wood studs (spruce-pine-fir) | 0.118 | 1630 | 608 |  | cp and density from ASHRAE HOF 2021 Chap 18, G04
brique (argile cuite) | brick (fired clay) | 1.43 | 840 | 2400 |  | standard cp
carrelage en grès | sandstone tile flooring | 1.2 | 1000 | 2000 |  | properties from https://energieplus-lesite.be
carrelage en terre cuite (céramique) | ceramic tile flooring | 0.8 | 1000 | 1700 |  | properties from https://energieplus-lesite.be
fibre de cellulose soufflée (mur, tassée) | cellulose fiber, wall (packed) | 0.04 | 1400 | 56 |  | cp and density from ASHRAE HOF 2021 Chap 26
fibre de cellulose soufflée (sous toiture) | cellulose fiber, loose fill | 0.04 | 1400 | 25 |  | cp and density from ASHRAE HOF 2021 Chap 26
natte de fibre minérale de densité moyenne | low density mineral wool batt | 0.0362 | 800 | 15 |  | cp and density from ASHRAE HOF 2021 Chap 26
natte de fibre minérale de faible densité | low density mineral wool batt | 0.0419 | 800 | 10 |  | cp and density from ASHRAE HOF 2021 Chap 26
panneau de bois à copeaux orientés (OSB) | oriented strand board (OSB) | 0.102 | 1880 | 650 |  | cp and density from ASHRAE HOF 2021 Chap 26
panneau de contreplaqué | plywood board | 0.115 | 1880 | 450 |  | cp and density from ASHRAE HOF 2021 Chap 26
panneau de fibres isolantes | fiberboard | 0.065 | 1300 | 400 |  | cp and density from ASHRAE HOF 2021 Chap 18, G03
panneau de plâtre | gypsum board | 0.159 | 1090 | 800 |  | cp and density from ASHRAE HOF 2021 Chap 18, G01
plancher de bois dur | hardwood floor | 0.16 | 1630 | 700 |  | properties from ASHRAE HOF 2021 Chap 26
polystyrène expansé type I | expanded polystyrene type I | 0.0385 | 1500 | 15 |  | density from web sources, cp from ASHRAE HOF 2021 Chap 26
polystyrène expansé type II | expanded polystyrene type II | 0.0357 | 1500 | 25 |  | density from web sources, cp from ASHRAE HOF 2021 Chap 26
polystyrène expansé type III | expanded polystyrene type III | 0.0333 | 1500 | 35 |  | density from web sources, cp from ASHRAE HOF 2021 Chap 26
polystyrene extrudé | extruded polystyrene | 0.029 | 1500 | 30 |  | cp and density from ASHRAE HOF 2021 Chap 26
toiture multicouches | built-up roofing | 0.162 | 1470 | 1121 |  | ASHRAE HOF 2021 Chap 18 Table 18 Layer F13 (9.5 mm) [properties from load calculation manual or user guide with more digits than Handbook]
tuile acoustique | acoustic tile | 0.061 | 590 | 368 |  | ASHRAE HOF 2021 Chap 18 Table 18 Layer F16 (19.1 mm) [properties from load calculation manual or user guide with more digits than Handbook]